## C-110-2018
doc_code | t1 | t2 | t3 | t4 | c1 | c2 | c3 | c4 | title_category | content_category | group | title | content | image | picture | table | appendix | math_exp | attachment | reference | enclosure_image | enclosure | asterisk | appendix_table
C-110-2018 | 4. | [7 empty] | 규정 |  |  | 구조 및 재료
C-110-2018 | 4. |  |  |  | (1) |  |  |  |  | 규정 | m |  | 수직형 추락방망의 구조는 다음과 같이 한다.
C-110-2018 | 4. |  |  |  | (1) | (가) |  |  |  | 규정 | s |  | 수직형 추락방망은 메시시트형, 그물망형 또는 밴드형(교차하는 밴드를 재봉사 등으로 견고하게 결합시키는 구조)등으로 할 수 있으며, 그물망형의 경우 그물코 편성방법은 KOSHA GUIDE「낙하물 방지망 설치 지침」에 따른다. | <그림 1>
C-110-2018 | 4. |  |  |  | (1) | (나) |  |  |  | 규정 | s |  | 그물코 한변의 길이는 교차지점의 중심에서 중심간 거리로서 <표 1>과 같다. |  |  | <표 1>
C-110-2018 | 4. |  |  |  | (1) | (다) |  |  |  | 규정 | s |  | 수직형 추락방망은 끊어짐, 풀림, 뒤틀림, 얼룩, 벗겨짐, 변형 등이 없어야 한다.
C-110-2018 | 4. |  |  |  | (1) | (라) |  |  |  | 규정 | s |  | 수직형 추락방망의 전 테두리에 걸쳐 테두리 로프가 있어야 한다. 다만, 밴드 구조의 경우와 별도의 테두리 로프가 없는 구조는 외각 밴드를 테두리 로프로 본다.
C-110-2018 | 4. |  |  |  | (1) | (마) |  |  |  | 규정 | s |  | 방망의 나비(수직으로 설치 시 높이를 말함)는 1,500mm 이상, 길이는 5,000mm 이하여야 한다. 다만 300mm를 초과하는 발코니 파라펫 (parapet) 등의 치켜 올림부에 설치하는 방망의 나비는 1,200mm 이상으로 할 수 있다.
C-110-2018 | 4. |  |  |  | (1) | (바) |  |  |  | 규정 | s |  | 달기 로프는 방망의 끝단에 설치해야 하며 750mm 이내마다 고정할 수 있는 구조여야 한다.(다만, 바닥면에는 3,000mm이내)
C-110-2018 | 4. |  |  |  | (2) |  |  |  |  | 규정 | m |  | 수직형 추락방망의 재료는 다음과 같이 한다.
C-110-2018 | 4. |  |  |  | (2) | (가) |  |  |  | 규정 | s |  | 방망사, 테두리 로프, 달기 로프의 재료는 KS K 2076(텍스타일-인조섬유-일반명칭)에서 정하는 나일론, 폴리에틸렌, 폴리에스테르 및 폴리 프로필렌 등의 인조섬유를 사용한다.
C-110-2018 | 4. |  |  |  | (2) | (나) |  |  |  | 규정 | s |  | 연결부는 내식성 재료 또는 도금 처리된 재료를 사용한다.
C-110-2018 | 5. | [7 empty] | 규정 |  |  | 성능
C-110-2018 | 5. |  |  |  | (1) |  |  |  |  | 규정 | m |  | 방망사의 인장 하중은 <표 2>와 같다. |  |  | <표 2>
C-110-2018 | 5. |  |  |  | (2) |  |  |  |  | 규정 | m |  | 수직형 추락방망의 테두리 로프(외곽 밴드 포함) 및 연결부(연결부품 포함)의 인장하중은 각각 14.7kN 이상이어야 한다.
C-110-2018 | 5. |  |  |  | (3) |  |  |  |  | 규정 | m |  | 방망의 테두리 로프와 연결부(연결부품 포함)를 2.4kN의 하중으로 설치 (설치거리는 2,500mm)하고 48시간 경과한 다음, 설치하중 2.4kN으로 재설치 한 후 이 때부터 130시간 경과했을 때 그 하중의 감소율이 20%이내이어야 한다.
C-110-2018 | 6. | [7 empty] | 규정 |  |  | 설치 방법
C-110-2018 | 6. |  |  |  | (1) |  |  |  |  | 규정 | m |  | 수직형 추락방망을 설치할 위치를 선정하여 벽체 등에 드릴 등으로 천공한 후 홀의 잔여물을 반드시 제거한다. 단, 홀의 수직(높이)방향으로 간격은 750mm 이내이어야 한다.
C-110-2018 | 6. |  |  |  | (2) |  |  |  |  | 규정 | m |  | 벽체 등의 홀에 앵커볼트를 삽입 후 정격설치하중의 장력을 버틸 수 있도록 견고하게 설치하여야 한다.
C-110-2018 | 6. |  |  |  | (3) |  |  |  |  | 규정 | m |  | 설치 및 해체작업은 건축물내부에서 실시하여야 하며, 추락의 위험이 있는 장소에서는 안전대 등 개인보호구를 착용하여야 한다.
C-110-2018 | 6. |  |  |  | (4) |  |  |  |  | 규정 | m |  | 벽체 등에 고정 된 앵커 볼트에 라쳇 버클을 고정한다.
C-110-2018 | 6. |  |  |  | (5) |  |  |  |  | 규정 | m |  | <그림 2>와 같이 틈새가 발생하지 않도록 연결부(라쳇 버클 등)를 정격설치하중으로 견고히 설치한다. 다만, 발코니 파라펫(parapet) 등의 치켜올림부 300mm 이상인 경우에는 수직(높이)방향으로 1,200mm이상으로 설치할 수 있다. | <그림 2>
C-110-2018 | 6. |  |  |  | (6) |  |  |  |  | 규정 | m |  | 바닥에는 길이방향으로 3,000mm이내마다 테두리 로프를 고정한다. | <그림 3>
C-110-2018 | 6. |  |  |  | (7) |  |  |  |  | 규정 | m |  | 해체 시에는 설치의 역순서로 작업하며 연결부(라쳇 버클 등)을 해체한 후 벽체 등의 달기 로프를 제거하는 순서로 진행하여야 한다.
C-110-2018 | 7. | [7 empty] | 규정 |  |  | 수직형 추락방망의 관리기준
C-110-2018 | 7. |  |  |  | (1) |  |  |  |  | 규정 | m |  | 수직형 추락방망은 최초 설치 후 3개월 이내에 점검을 실시하여야 하고, 그 이후에는 정기적으로 점검하여 손상이 있는 경우에는 즉시 폐기하여야 한다.
C-110-2018 | 7. |  |  |  | (2) |  |  |  |  | 규정 | m |  | 수직형 추락방망 주변에서 용접이나 컷팅 작업을 할 때, 용접불티 비산방지 덮개, 용접방화포 등으로 불꽃, 불티 등의 비산방지조치를 실시하고 작업이 끝나면 방망의 손상여부를 점검하여야 한다.
C-110-2018 | 7. |  |  |  | (3) |  |  |  |  | 규정 | m |  | 자재의 반입 등으로 일시적으로 수직형 추락방망을 해체하는 경우에는 해당 작업 종료 후 즉시 복원하여야 한다.
C-110-2018 | 7. |  |  |  | (4) |  |  |  |  | 규정 | m |  | 수직형 추락방망의 방망 또는 연결부 부분이 파손된 것은 사용해서는 아니 된다.
C-110-2018 | 7. |  |  |  | (5) |  |  |  |  | 규정 | m |  | 벽체 등의 콘크리트가 충분히 양생되지 않은 상태에서 앵커 볼트를 설치할 경우 제품이 탈락 될 우려가 있기에 콘크리트가 충분히 양생된 후 설치하여야 한다.
C-110-2018 | 7. |  |  |  | (6) |  |  |  |  | 규정 | m |  | 수직형 추락방망의 설치가 완료된 상태에서 자재 등을 기대어 놓지 않아야 한다.
C-110-2018 | 7. |  |  |  | (7) |  |  |  |  | 규정 | m |  | 부위별로 연결부(라쳇 버클 등)의 장력이 다를 경우 시간이 경과됨에 따라 요구되는 정격설치하중이 감소 될 우려가 있기에 일정 주기마다 느슨함 등을 점검하여야 한다.